## Arkusz1
Nr źródła | C [%] | Si [%] | S [%] | P [%] | Mg [%] | Mn [%] | Ni [%] | Cu [%] | Mo [%] | Cr [%] | Al [%] | Sn [%] | B [%] | V [%] | Wydzielenia grafitu [mm-2] | Udział wydzieleń grafitu [%] | Średnica sferoidów [μm] | Nodularity [%] | Udział perlitu [%] | Udział ferrytu [%] | Rm [MPa] (as cast) | A5 [%] (as cast) | Temperatura austenityzacji [˚C] | Czas austenityzacji [min.] | Temperatura przemiany izotermicznej [˚C] | Czas przemiany izotermicznej [min.] | Rm [MPa] | R0,2 [MPa] | A5 [%] | Twardość Brinella [HB] | Udarność Charpy [J] | Temperatura pomiaru udarności [˚C] | Martensite volume fraction Xα' | Udział austenitu szczątkowego XγR | Zawartość węgla w austenicie
200 | 3.63 | 2.52 | 0.013 | 0.028 | 0.0043 | 0.162 | 0.024 | 0.215 | 0.002 | 0.011 |  | 0.016 | [10 empty] | 925 | 60 | 350 | 60 | 921 |  | 5.3 | 323 |  |  |  | 17.6
200 | 3.63 | 2.52 | 0.013 | 0.028 | 0.0043 | 0.162 | 0.024 | 0.215 | 0.002 | 0.011 |  | 0.016 | [10 empty] | 925 | 60 | 375 | 60 | 847 |  | 6.1 | 331 |  |  |  | 21.2
200 | 3.63 | 2.52 | 0.013 | 0.028 | 0.0043 | 0.162 | 0.024 | 0.215 | 0.002 | 0.011 |  | 0.016 | [10 empty] | 925 | 60 | 400 | 60 | 812 |  | 7.4 | 319 |  |  |  | 25.4
200 | 3.63 | 2.52 | 0.013 | 0.028 | 0.0043 | 0.162 | 0.024 | 0.215 | 0.002 | 0.011 |  | 0.016 | [10 empty] | 925 | 60 | 425 | 60 | 772 |  | 8.4 | 302 |  |  |  | 30.2
200 | 3.63 | 2.52 | 0.013 | 0.028 | 0.0043 | 0.162 | 0.024 | 0.215 | 0.002 | 0.011 |  | 0.027 | [10 empty] | 925 | 60 | 350 | 60 | 952 |  | 5.1 | 325
200 | 3.63 | 2.52 | 0.013 | 0.028 | 0.0043 | 0.162 | 0.024 | 0.215 | 0.002 | 0.011 |  | 0.027 | [10 empty] | 925 | 60 | 375 | 60 | 882 |  | 5.6 | 321
200 | 3.63 | 2.52 | 0.013 | 0.028 | 0.0043 | 0.162 | 0.024 | 0.215 | 0.002 | 0.011 |  | 0.027 | [10 empty] | 925 | 60 | 400 | 60 | 872 |  | 6.8 | 322
200 | 3.63 | 2.52 | 0.013 | 0.028 | 0.0043 | 0.162 | 0.024 | 0.215 | 0.002 | 0.011 |  | 0.027 | [10 empty] | 925 | 60 | 425 | 60 | 797 |  | 8.5 | 306
200 | 3.63 | 2.52 | 0.013 | 0.028 | 0.0043 | 0.162 | 0.024 | 0.215 | 0.002 | 0.011 |  | 0.041 | [10 empty] | 925 | 60 | 350 | 60 | 748 |  | 4.8 | 331
200 | 3.63 | 2.52 | 0.013 | 0.028 | 0.0043 | 0.162 | 0.024 | 0.215 | 0.002 | 0.011 |  | 0.041 | [10 empty] | 925 | 60 | 375 | 60 | 924 |  | 5.4 | 329
200 | 3.63 | 2.52 | 0.013 | 0.028 | 0.0043 | 0.162 | 0.024 | 0.215 | 0.002 | 0.011 |  | 0.041 | [10 empty] | 925 | 60 | 400 | 60 | 901 |  | 6.8 | 351
200 | 3.63 | 2.52 | 0.013 | 0.028 | 0.0043 | 0.162 | 0.024 | 0.215 | 0.002 | 0.011 |  | 0.041 | [10 empty] | 925 | 60 | 425 | 60 | 823 |  | 8.1 | 307
200 | 3.63 | 2.52 | 0.013 | 0.028 | 0.0043 | 0.162 | 0.024 | 0.215 | 0.002 | 0.011 |  | 0.055 | [10 empty] | 925 | 60 | 350 | 60 | 981 |  | 4.9 | 345
200 | 3.63 | 2.52 | 0.013 | 0.028 | 0.0043 | 0.162 | 0.024 | 0.215 | 0.002 | 0.011 |  | 0.055 | [10 empty] | 925 | 60 | 375 | 60 | 943 |  | 5.3 | 331
200 | 3.63 | 2.52 | 0.013 | 0.028 | 0.0043 | 0.162 | 0.024 | 0.215 | 0.002 | 0.011 |  | 0.055 | [10 empty] | 925 | 60 | 400 | 60 | 911 |  | 6.5 | 327
200 | 3.63 | 2.52 | 0.013 | 0.028 | 0.0043 | 0.162 | 0.024 | 0.215 | 0.002 | 0.011 |  | 0.055 | [10 empty] | 925 | 60 | 425 | 60 | 856 |  | 7.4 | 311
200 | 3.61 | 2.55 | 0.014 | 0.028 | 0.0042 | 0.162 | 0.022 | 0.211 | 0.002 | 0.012 |  | 0.1 | [10 empty] | 925 | 60 | 350 | 60 | 1119 |  | 4.2 | 371 |  |  |  | 19
200 | 3.61 | 2.55 | 0.014 | 0.028 | 0.0042 | 0.162 | 0.022 | 0.211 | 0.002 | 0.012 |  | 0.1 | [10 empty] | 925 | 60 | 375 | 60 | 1115 |  | 5 | 364 |  |  |  | 19.8
200 | 3.61 | 2.55 | 0.014 | 0.028 | 0.0042 | 0.162 | 0.022 | 0.211 | 0.002 | 0.012 |  | 0.1 | [10 empty] | 925 | 60 | 400 | 60 | 1059 |  | 6.3 | 328 |  |  |  | 21.8
200 | 3.61 | 2.55 | 0.014 | 0.028 | 0.0042 | 0.162 | 0.022 | 0.211 | 0.002 | 0.012 |  | 0.1 | [10 empty] | 925 | 60 | 425 | 60 | 1004 |  | 7.4 | 314 |  |  |  | 24.1
200 | 3.61 | 2.55 | 0.014 | 0.028 | 0.0042 | 0.162 | 0.022 | 0.211 | 0.002 | 0.012 |  | 0.16 | [10 empty] | 925 | 60 | 350 | 60 | 1101 |  | 5 | 363
200 | 3.61 | 2.55 | 0.014 | 0.028 | 0.0042 | 0.162 | 0.022 | 0.211 | 0.002 | 0.012 |  | 0.16 | [10 empty] | 925 | 60 | 375 | 60 | 1025 |  | 6 | 368
200 | 3.61 | 2.55 | 0.014 | 0.028 | 0.0042 | 0.162 | 0.022 | 0.211 | 0.002 | 0.012 |  | 0.16 | [10 empty] | 925 | 60 | 400 | 60 | 1012 |  | 7.1 | 317
200 | 3.61 | 2.55 | 0.014 | 0.028 | 0.0042 | 0.162 | 0.022 | 0.211 | 0.002 | 0.012 |  | 0.16 | [10 empty] | 925 | 60 | 425 | 60 | 992 |  | 8.6 | 312
200 | 3.61 | 2.55 | 0.014 | 0.028 | 0.0042 | 0.162 | 0.022 | 0.211 | 0.002 | 0.012 |  | 0.21 | [10 empty] | 925 | 60 | 350 | 60 | 1048 |  | 4.9 | 354
200 | 3.61 | 2.55 | 0.014 | 0.028 | 0.0042 | 0.162 | 0.022 | 0.211 | 0.002 | 0.012 |  | 0.21 | [10 empty] | 925 | 60 | 375 | 60 | 1013 |  | 6.1 | 341
200 | 3.61 | 2.55 | 0.014 | 0.028 | 0.0042 | 0.162 | 0.022 | 0.211 | 0.002 | 0.012 |  | 0.21 | [10 empty] | 925 | 60 | 400 | 60 | 1007 |  | 7.5 | 327
200 | 3.61 | 2.55 | 0.014 | 0.028 | 0.0042 | 0.162 | 0.022 | 0.211 | 0.002 | 0.012 |  | 0.21 | [10 empty] | 925 | 60 | 425 | 60 | 983 |  | 8.7 | 310
200 | 3.61 | 2.55 | 0.014 | 0.028 | 0.0042 | 0.162 | 0.022 | 0.211 | 0.002 | 0.012 |  | 0.26 | [10 empty] | 925 | 60 | 350 | 60 | 1009 |  | 5.1 | 341
200 | 3.61 | 2.55 | 0.014 | 0.028 | 0.0042 | 0.162 | 0.022 | 0.211 | 0.002 | 0.012 |  | 0.26 | [10 empty] | 925 | 60 | 375 | 60 | 1005 |  | 6.2 | 320
200 | 3.61 | 2.55 | 0.014 | 0.028 | 0.0042 | 0.162 | 0.022 | 0.211 | 0.002 | 0.012 |  | 0.26 | [10 empty] | 925 | 60 | 400 | 60 | 991 |  | 8 | 310
200 | 3.61 | 2.55 | 0.014 | 0.028 | 0.0042 | 0.162 | 0.022 | 0.211 | 0.002 | 0.012 |  | 0.26 | [10 empty] | 925 | 60 | 425 | 60 | 958 |  | 8.9 | 305
201 | 3.39 | 2.62 | 0.01 | 0.042 | 0.046 | 0.29 | 0.72 | 0.51 | 0 | 0 | 0 | 0 | 0 | 0 |  |  |  |  | 81.6 | 18.4 | 656 | 3.2 | 930 | 60 | 380 | 120 | 1080 |  | 7.8 | 314
202 | 3.5 | 2.8 | 0.02 | 0.02 | 0.04 | 0.3 | 1.5 | 0.5 | 0.3 | 0 | 0 | 0 | 0 | 0 | [8 empty] | 850 | 30 | 300 | 120 | 1196 | 1123 | 0.65
202 | 3.5 | 2.8 | 0.02 | 0.02 | 0.04 | 0.3 | 1.5 | 0.5 | 0.3 | 0 | 0 | 0 | 0 | 0 | [8 empty] | 900 | 30 | 300 | 120 | 1535 | 1385 | 2.9
202 | 3.5 | 2.8 | 0.02 | 0.02 | 0.04 | 0.3 | 1.5 | 0.5 | 0.3 | 0 | 0 | 0 | 0 | 0 | [8 empty] | 950 | 30 | 300 | 120 | 1166 | 1099 | 0.7
202 | 3.5 | 2.8 | 0.02 | 0.02 | 0.04 | 0.3 | 1.5 | 0.5 | 0.3 | 0 | 0 | 0 | 0 | 0 | [8 empty] | 850 | 30 | 350 | 120 | 979 | 873 | 0.93
202 | 3.5 | 2.8 | 0.02 | 0.02 | 0.04 | 0.3 | 1.5 | 0.5 | 0.3 | 0 | 0 | 0 | 0 | 0 | [8 empty] | 900 | 30 | 350 | 120 | 1303 | 1100 | 7.2
202 | 3.5 | 2.8 | 0.02 | 0.02 | 0.04 | 0.3 | 1.5 | 0.5 | 0.3 | 0 | 0 | 0 | 0 | 0 | [8 empty] | 950 | 30 | 350 | 120 | 964 | 537 | 3.96
202 | 3.5 | 2.8 | 0.02 | 0.02 | 0.04 | 0.3 | 1.5 | 0.5 | 0.3 | 0 | 0 | 0 | 0 | 0 | [8 empty] | 850 | 30 | 400 | 120 | 911 | 645 | 3.47
202 | 3.5 | 2.8 | 0.02 | 0.02 | 0.04 | 0.3 | 1.5 | 0.5 | 0.3 | 0 | 0 | 0 | 0 | 0 | [8 empty] | 900 | 30 | 400 | 120 | 712 | 510 | 11.8
202 | 3.5 | 2.8 | 0.02 | 0.02 | 0.04 | 0.3 | 1.5 | 0.5 | 0.3 | 0 | 0 | 0 | 0 | 0 | [8 empty] | 950 | 30 | 400 | 120 | 749 | 458 | 5.3
203 | 3.11 | 2.61 | 0.03 | 0.05 | 0.042 | 0.24 | 0 | 0 | 0 | 0 | 0 | 0 | 0 | 0 | 49 | 22 | 60 | 89 | 19.2 | 80.8 |  |  | 910 | 90 | 300 | 180 |  |  |  | 404 | 63 | 21 |  | 27.2
203 | 3.11 | 2.61 | 0.03 | 0.05 | 0.042 | 0.24 | 0 | 0 | 0 | 0 | 0 | 0 | 0 | 0 | 49 | 22 | 60 | 89 | 19.2 | 80.8 |  |  | 910 | 90 | 360 | 120 |  |  |  | 319 | 91 | 21 |  | 32.4
203 | 3.09 | 2.51 | 0.03 | 0.07 | 0.042 | 0.24 | 0 | 1.01 | 0 | 0 | 0 | 0 | 0 | 0 | 38 | 20 | 80 | 92 | 85 | 15 |  |  | 910 | 90 | 300 | 180 |  |  |  | 426 | 88 | 21 |  | 32.2
203 | 3.09 | 2.51 | 0.03 | 0.07 | 0.042 | 0.24 | 0 | 1.01 | 0 | 0 | 0 | 0 | 0 | 0 | 38 | 20 | 80 | 92 | 85 | 15 |  |  | 910 | 90 | 360 | 120 |  |  |  | 345 | 109 | 21 |  | 37.1
204 | 3.51 | 2.53 | 0.008 | 0.042 | 0.056 | 0.303 | 0.95 | 0.8 | 0.291 | 0.05 | 0.03 | 0 | 0.0004 | 0 | 87.5 |  | 17 | 90 | 90 | 10 |  |  | 900 | 120 | 300 | 60 | 1420 | 1305 | 0.3 |  | 32 | 21 |  | 9
204 | 3.51 | 2.53 | 0.008 | 0.042 | 0.056 | 0.303 | 0.95 | 0.8 | 0.291 | 0.05 | 0.03 | 0 | 0.0004 | 0 | 87.5 |  | 17 | 90 | 90 | 10 |  |  | 900 | 120 | 350 | 60 | 1160 | 1020 | 5.8 |  | 72 | 21 |  | 15
204 | 3.51 | 2.53 | 0.008 | 0.042 | 0.056 | 0.303 | 0.95 | 0.8 | 0.291 | 0.05 | 0.03 | 0 | 0.0004 | 0 | 87.5 |  | 17 | 90 | 90 | 10 |  |  | 900 | 120 | 400 | 60 | 980 | 760 | 7.1 |  | 74 | 21 |  | 17
204 | 3.51 | 2.53 | 0.008 | 0.042 | 0.056 | 0.303 | 0.95 | 0.8 | 0.291 | 0.05 | 0.03 | 0 | 0.0004 | 0 | 87.5 |  | 17 | 90 | 90 | 10 |  |  | 900 | 120 | 300 | 120 | 1420 | 1350 | 3.4 |  | 62 | 21 |  | 12.5
204 | 3.51 | 2.53 | 0.008 | 0.042 | 0.056 | 0.303 | 0.95 | 0.8 | 0.291 | 0.05 | 0.03 | 0 | 0.0004 | 0 | 87.5 |  | 17 | 90 | 90 | 10 |  |  | 900 | 120 | 350 | 120 | 1110 | 1000 | 7.9 |  | 106 | 21 |  | 19
204 | 3.51 | 2.53 | 0.008 | 0.042 | 0.056 | 0.303 | 0.95 | 0.8 | 0.291 | 0.05 | 0.03 | 0 | 0.0004 | 0 | 87.5 |  | 17 | 90 | 90 | 10 |  |  | 900 | 120 | 400 | 120 | 990 | 830 | 10.6 |  | 89 | 21 |  | 22
204 | 3.51 | 2.53 | 0.008 | 0.042 | 0.056 | 0.303 | 0.95 | 0.8 | 0.291 | 0.05 | 0.03 | 0 | 0.0004 | 0 | 87.5 |  | 17 | 90 | 90 | 10 |  |  | 900 | 120 | 300 | 180 | 1440 | 1310 | 3 |  | 64 | 21 |  | 8.5
204 | 3.51 | 2.53 | 0.008 | 0.042 | 0.056 | 0.303 | 0.95 | 0.8 | 0.291 | 0.05 | 0.03 | 0 | 0.0004 | 0 | 87.5 |  | 17 | 90 | 90 | 10 |  |  | 900 | 120 | 350 | 180 | 1100 | 1000 | 7.1 |  | 92 | 21 |  | 17.5
204 | 3.51 | 2.53 | 0.008 | 0.042 | 0.056 | 0.303 | 0.95 | 0.8 | 0.291 | 0.05 | 0.03 | 0 | 0.0004 | 0 | 87.5 |  | 17 | 90 | 90 | 10 |  |  | 900 | 120 | 400 | 180 | 1000 | 810 | 6.1 |  | 48 | 21 |  | 18.5
204 | 3.51 | 2.53 | 0.008 | 0.042 | 0.056 | 0.303 | 0.95 | 0.8 | 0.291 | 0.05 | 0.03 | 0 | 0.0004 | 0 | 87.5 |  | 17 | 90 | 90 | 10 |  |  | 900 | 120 | 300 | 240 | 1480 | 1390 | 2.5 |  | 32 | 21 |  | 7.5
204 | 3.51 | 2.53 | 0.008 | 0.042 | 0.056 | 0.303 | 0.95 | 0.8 | 0.291 | 0.05 | 0.03 | 0 | 0.0004 | 0 | 87.5 |  | 17 | 90 | 90 | 10 |  |  | 900 | 120 | 350 | 240 | 1200 | 1120 | 5.9 |  | 75 | 21 |  | 13
204 | 3.51 | 2.53 | 0.008 | 0.042 | 0.056 | 0.303 | 0.95 | 0.8 | 0.291 | 0.05 | 0.03 | 0 | 0.0004 | 0 | 87.5 |  | 17 | 90 | 90 | 10 |  |  | 900 | 120 | 400 | 240 | 1020 | 800 | 4.2 |  | 23 | 21 |  | 0
205 | 3.6 | 2.5 | 0.014 | 0.01 | 0.066 | 0.28 | 0 | 0.45 | 0 | 0.04 | 0 | 0 | 0 | 0 | 100 |  |  |  | 70 | 30 |  |  | 900 | 120 | 350 | 60 |  |  |  |  | 85 | 21 |  | 13
205 | 3.6 | 2.5 | 0.014 | 0.01 | 0.066 | 0.28 | 0 | 0.45 | 0 | 0.04 | 0 | 0 | 0 | 0 | 100 |  |  |  | 70 | 30 |  |  | 900 | 120 | 350 | 120 |  |  |  |  | 110 | 21 |  | 17
205 | 3.6 | 2.5 | 0.014 | 0.01 | 0.066 | 0.28 | 0 | 0.45 | 0 | 0.04 | 0 | 0 | 0 | 0 | 100 |  |  |  | 70 | 30 |  |  | 900 | 120 | 350 | 180 |  |  |  |  | 105 | 21 |  | 16.5
205 | 3.6 | 2.5 | 0.014 | 0.01 | 0.066 | 0.28 | 0 | 0.45 | 0 | 0.04 | 0 | 0 | 0 | 0 | 100 |  |  |  | 70 | 30 |  |  | 900 | 120 | 350 | 240 |  |  |  |  | 100 | 21 |  | 12.5
205 | 3.6 | 2.5 | 0.014 | 0.01 | 0.066 | 0.28 | 0 | 0.45 | 0 | 0.04 | 0 | 0 | 0 | 0 | 100 |  |  |  | 70 | 30 |  |  | 900 | 120 | 350 | 360 |  |  |  |  | 90 | 21 |  | 9
205 | 3.07 | 2.15 | bd | bd | bd | 0.26 | 1.5 | 1.6 | 0 | 0.04 | 0 | 0 | 0 | 0 | 100 |  |  |  | 100 | 0 |  |  | 900 | 120 | 350 | 60 |  |  |  |  | 42 | 21 |  | 7
205 | 3.07 | 2.15 | bd | bd | bd | 0.26 | 1.5 | 1.6 | 0 | 0.04 | 0 | 0 | 0 | 0 | 100 |  |  |  | 100 | 0 |  |  | 900 | 120 | 350 | 120 |  |  |  |  | 118 | 21 |  | 14
205 | 3.07 | 2.15 | bd | bd | bd | 0.26 | 1.5 | 1.6 | 0 | 0.04 | 0 | 0 | 0 | 0 | 100 |  |  |  | 100 | 0 |  |  | 900 | 120 | 350 | 180 |  |  |  |  | 122 | 21 |  | 19
205 | 3.07 | 2.15 | bd | bd | bd | 0.26 | 1.5 | 1.6 | 0 | 0.04 | 0 | 0 | 0 | 0 | 100 |  |  |  | 100 | 0 |  |  | 900 | 120 | 350 | 240 |  |  |  |  | 102 | 21 |  | 16
205 | 3.07 | 2.15 | bd | bd | bd | 0.26 | 1.5 | 1.6 | 0 | 0.04 | 0 | 0 | 0 | 0 | 100 |  |  |  | 100 | 0 |  |  | 900 | 120 | 350 | 360 |  |  |  |  | 50 | 21 |  | 8
206 | 3.53 | 2.11 | 0.013 | 0.033 | 0.043 | 0.19 | 0.45 | 0.01 | 0.001 | 0.02 | 0 | 0 | 0 | 0 | [6 empty] | 588 | 10.2 | 910 | 60 | 350 | 30 | 1080 |  | 2.212 | 287 | 13 | 21
206 | 3.53 | 2.11 | 0.013 | 0.033 | 0.043 | 0.19 | 0.45 | 0.01 | 0.001 | 0.02 | 0 | 0 | 0 | 0 | [6 empty] | 588 | 10.2 | 910 | 60 | 350 | 60 | 1040 |  | 2.663 | 273 | 16 | 21
206 | 3.53 | 2.11 | 0.013 | 0.033 | 0.043 | 0.19 | 0.45 | 0.01 | 0.001 | 0.02 | 0 | 0 | 0 | 0 | [6 empty] | 588 | 10.2 | 910 | 60 | 350 | 90 | 970 |  | 2.724 | 258 | 20 | 21
206 | 3.53 | 2.11 | 0.013 | 0.033 | 0.043 | 0.19 | 0.45 | 0.01 | 0.001 | 0.02 | 0 | 0 | 0 | 0 | [6 empty] | 588 | 10.2 | 910 | 60 | 350 | 120 | 953 |  | 2.498 | 245 | 24 | 21
206 | 3.53 | 2.11 | 0.013 | 0.033 | 0.043 | 0.19 | 0.45 | 0.01 | 0.001 | 0.02 | 0 | 0 | 0 | 0 | [6 empty] | 588 | 10.2 | 910 | 60 | 300 | 30 | 1107 |  | 2 | 292 | 13 | 21
206 | 3.53 | 2.11 | 0.013 | 0.033 | 0.043 | 0.19 | 0.45 | 0.01 | 0.001 | 0.02 | 0 | 0 | 0 | 0 | [6 empty] | 588 | 10.2 | 910 | 60 | 300 | 60 | 1026 |  | 2.429 | 274 | 15 | 21
206 | 3.53 | 2.11 | 0.013 | 0.033 | 0.043 | 0.19 | 0.45 | 0.01 | 0.001 | 0.02 | 0 | 0 | 0 | 0 | [6 empty] | 588 | 10.2 | 910 | 60 | 300 | 90 | 994 |  | 2.857 | 262 | 18 | 21
206 | 3.53 | 2.11 | 0.013 | 0.033 | 0.043 | 0.19 | 0.45 | 0.01 | 0.001 | 0.02 | 0 | 0 | 0 | 0 | [6 empty] | 588 | 10.2 | 910 | 60 | 300 | 120 | 913 |  | 2.14 | 248 | 20 | 21
206 | 3.53 | 2.11 | 0.013 | 0.033 | 0.043 | 0.19 | 0.45 | 0.01 | 0.001 | 0.02 | 0 | 0 | 0 | 0 | [6 empty] | 588 | 10.2 | 910 | 60 | 250 | 30 | 1204 |  | 1 | 322 | 12 | 21
206 | 3.53 | 2.11 | 0.013 | 0.033 | 0.043 | 0.19 | 0.45 | 0.01 | 0.001 | 0.02 | 0 | 0 | 0 | 0 | [6 empty] | 588 | 10.2 | 910 | 60 | 250 | 60 | 1202 |  | 1.286 | 308 | 13 | 21
206 | 3.53 | 2.11 | 0.013 | 0.033 | 0.043 | 0.19 | 0.45 | 0.01 | 0.001 | 0.02 | 0 | 0 | 0 | 0 | [6 empty] | 588 | 10.2 | 910 | 60 | 250 | 90 | 1165 |  | 1.857 | 296 | 17 | 21
206 | 3.53 | 2.11 | 0.013 | 0.033 | 0.043 | 0.19 | 0.45 | 0.01 | 0.001 | 0.02 | 0 | 0 | 0 | 0 | [6 empty] | 588 | 10.2 | 910 | 60 | 250 | 120 | 1061 |  | 1.857 | 271 | 18 | 21
206 | 3.54 | 2.33 | 0.013 | 0.03 | 0.044 | 0.24 | 0.14 | 0.51 | 0.001 | 0.02 | 0 | 0 | 0 | 0 | [6 empty] | 732 | 7.14 | 910 | 60 | 350 | 30 | 972 |  | 7.627 | 269 | 24 | 21
206 | 3.54 | 2.33 | 0.013 | 0.03 | 0.044 | 0.24 | 0.14 | 0.51 | 0.001 | 0.02 | 0 | 0 | 0 | 0 | [6 empty] | 732 | 7.14 | 910 | 60 | 350 | 60 | 968 |  | 8.095 | 257 | 37 | 21
206 | 3.54 | 2.33 | 0.013 | 0.03 | 0.044 | 0.24 | 0.14 | 0.51 | 0.001 | 0.02 | 0 | 0 | 0 | 0 | [6 empty] | 732 | 7.14 | 910 | 60 | 350 | 90 | 959 |  | 8.128 | 243 | 40 | 21
206 | 3.54 | 2.33 | 0.013 | 0.03 | 0.044 | 0.24 | 0.14 | 0.51 | 0.001 | 0.02 | 0 | 0 | 0 | 0 | [6 empty] | 732 | 7.14 | 910 | 60 | 350 | 120 | 955 |  | 8.076 | 232 | 45 | 21
206 | 3.54 | 2.33 | 0.013 | 0.03 | 0.044 | 0.24 | 0.14 | 0.51 | 0.001 | 0.02 | 0 | 0 | 0 | 0 | [6 empty] | 732 | 7.14 | 910 | 60 | 300 | 30 | 979 |  | 7.543 | 277 | 22 | 21
206 | 3.54 | 2.33 | 0.013 | 0.03 | 0.044 | 0.24 | 0.14 | 0.51 | 0.001 | 0.02 | 0 | 0 | 0 | 0 | [6 empty] | 732 | 7.14 | 910 | 60 | 300 | 60 | 965 |  | 7.857 | 256 | 34 | 21
206 | 3.54 | 2.33 | 0.013 | 0.03 | 0.044 | 0.24 | 0.14 | 0.51 | 0.001 | 0.02 | 0 | 0 | 0 | 0 | [6 empty] | 732 | 7.14 | 910 | 60 | 300 | 90 | 962 |  | 8.127 | 245 | 38 | 21
206 | 3.54 | 2.33 | 0.013 | 0.03 | 0.044 | 0.24 | 0.14 | 0.51 | 0.001 | 0.02 | 0 | 0 | 0 | 0 | [6 empty] | 732 | 7.14 | 910 | 60 | 300 | 120 | 953 |  | 8.032 | 231 | 41 | 21
206 | 3.54 | 2.33 | 0.013 | 0.03 | 0.044 | 0.24 | 0.14 | 0.51 | 0.001 | 0.02 | 0 | 0 | 0 | 0 | [6 empty] | 732 | 7.14 | 910 | 60 | 250 | 30 | 1027.5 |  | 7.215 | 309 | 21 | 21
206 | 3.54 | 2.33 | 0.013 | 0.03 | 0.044 | 0.24 | 0.14 | 0.51 | 0.001 | 0.02 | 0 | 0 | 0 | 0 | [6 empty] | 732 | 7.14 | 910 | 60 | 250 | 60 | 1021.4 |  | 7.483 | 290 | 31 | 21
206 | 3.54 | 2.33 | 0.013 | 0.03 | 0.044 | 0.24 | 0.14 | 0.51 | 0.001 | 0.02 | 0 | 0 | 0 | 0 | [6 empty] | 732 | 7.14 | 910 | 60 | 250 | 90 | 995.8 |  | 7.811 | 278 | 35 | 21
206 | 3.54 | 2.33 | 0.013 | 0.03 | 0.044 | 0.24 | 0.14 | 0.51 | 0.001 | 0.02 | 0 | 0 | 0 | 0 | [6 empty] | 732 | 7.14 | 910 | 60 | 250 | 120 | 998.6 |  | 7.805 | 253 | 37 | 21
x001 | 3.36 | 3.54 | 0.008 | 0.033 | 0.057 | 0.28 | 0 | 0.227 | 0 | 0.023 | [10 empty] | 553 | 16 | 900 | 120 | 275 | 60 | 1569
x001 | 3.36 | 3.54 | 0.008 | 0.033 | 0.057 | 0.28 | 0 | 0.227 | 0 | 0.023 | [10 empty] | 553 | 16 | 900 | 120 | 275 | 90 | 1571
x001 | 3.36 | 3.54 | 0.008 | 0.033 | 0.057 | 0.28 | 0 | 0.227 | 0 | 0.023 | [10 empty] | 553 | 16 | 900 | 120 | 275 | 120 | 1273
x001 | 3.4 | 3.74 | 0.01 | 0.039 | 0.063 | 0.26 | 0 | 0.22 | 0 | 0.027 | [10 empty] | 543 | 19 | 900 | 120 | 275 | 60 | 1514
x001 | 3.4 | 3.74 | 0.01 | 0.039 | 0.063 | 0.26 | 0 | 0.22 | 0 | 0.027 | [10 empty] | 543 | 19 | 900 | 120 | 275 | 90 | 1486
x001 | 3.4 | 3.74 | 0.01 | 0.039 | 0.063 | 0.26 | 0 | 0.22 | 0 | 0.027 | [10 empty] | 543 | 19 | 900 | 120 | 275 | 120 | 1532